## user
User List
No | 用户名 | 姓名 | 手机 | 邮件 | 焊工编号 | 身份证号 | 分包公司 | 焊工等级编号 | 考试WPS | 考试焊接方法 | 初始密码 | 证书号 | 证书时间 | Remark
1 | Wang Jinli | 王金利 |  |  | B0012(B012) | 220282197701155012 | 本点工 wison | 11 | WPS-206 | GTAW

## sample
Welder List Project:F246
No | EmpID | Cn Name | Eng Name | imosname | ID No | Rule | Certify | Process | Position | BM | Thk | O_D | Cer. Date | Remark
001 | EG-WHI-PI-0009 | 赵跃双 | Zhao Yueshuang | zhaoyueshuang | 210404198112182412 | ASME Ⅸ | BV | GTAW | All | SS | (0,11] | [25,∞) | 2016-09-10
[6 empty] | ASME Ⅸ | BV | GTAW | All | SS | (0,24] | [73,∞) | 2016-07-07
[6 empty] | ASME Ⅸ | WHI | GTAW | All | CS | (0,8] | [25,∞) | 2017-08-18
[6 empty] | ASME Ⅸ | WHI | GTAW+SMAW | All | CS | (0,22] | [73,∞) | 2017-08-18
[6 empty] | ASME Ⅸ | WHI | GTAW+GMAW | 1G | CS | Unlimited | [73,∞) | 2018-05-10
002 | EG-WHI-PI-0001 | 朱东辉 | Zhu Donghui | zhudonghui | 320626197609183218 | ASME Ⅸ | WHI | GTAW | All | CS | (0,8] | [25,∞) | 2018-05-08
[6 empty] | ASME Ⅸ | WHI | GTAW+SMAW | All | CS | Unlimited | [73,∞) | 2018-04-16
[6 empty] | ASME Ⅸ | WHI | GTAW | All | SS | (0,8] | [25,∞) | 2018-04-16
[6 empty] | ASME Ⅸ | WHI | GTAW | All | SS | Unlimited | [73,∞) | 2018-04-16

## COLUMNS
Settings
Column Name | Column Index | Is Key Column | Description
drawingNo | 2 | 1 | 实际的列号，B=2 | 如果是 YES则作为确定数据的主键
revision | 3
spoolNo | 4
jointNo | 5
wps | 6
size1 | 7
thickness1 | 8
group1 | 9
material1 | 10
heatNo1 | 11
size2 | 12
thickness2 | 13
group2 | 14
material2 | 15
heatNo2 | 16
result | 17